## List1
NÁVRH KONTAKTNÍHO ZATEPLOVACÍHO SYSTÉMU NA ZDIVO LIVETHERM
Výpočet součinitele prostupu tepla | Typ | Ekvivalentní tepelná vodivost (W/mK) | Šířka (m) | Odpor (m2K/W)
Tvárnice | TOL+N | 0.08281573 | 0.4 | 4.83
Zateplovací systém | Maxit therm 75 (omítka) | 0.07 | 0.04 | 0.5714286 |  |  | Volitelné hodnoty
Celkem |  |  | 0.44 | 5.401429 |  |  | Výsledek
Součinitel prostupu tepla |  |  |  | 0.1794872 | W/m2K | Do výpočtu není zahrnut vliv bodových tepelných mostů (zanedbatelné)
pozn.
1 - volba typu výrobku LIVETHERM
2 - volba typu tepelné izolace (možnost výběru tepelně izolčních omítek MAXIT)
3 - zadání šířky tepelné izolace v metrech (zadání v m i pro omítku např. 4cm omítky = 0,04 m do buňky D7)
Databáze | vodivost
EPS Greywall | 0.033
EPS Greywall Plus | 0.032
EPS 70F | 0.04
EPS 100F | 0.038
EPS 150S | 0.036
NF 33 (vata) | 0.045
TF PROFI (vata | 0.04
Maxit therm 74 M (omítka) | 0.1
Maxit therm 75 (omítka) | 0.07
BS materiál | šířka | vodivost | odpor
BD 15 | 0.15 | 1.5
BD 25 | 0.25 | 1.5
BD 200 | 0.2 | 1.5
BD 300 | 0.3 | 1.5
BD 400 | 0.4 | 1.5
BD 500 | 0.5 | 1.5
TOB+S | 0.4 | 0.09708738 | 4.12
TOL+S | 0.4 | 0.0877193 | 4.56
TOB+N | 0.4 | 0.09111617 | 4.39
TOL+N | 0.4 | 0.08281573 | 4.83
SIP | 0.3 | 0.09174312 | 3.27
TIP | 0.3 | 0.1185771 | 2.53
TNB 400 | 0.4 | 0.754717 | 0.53
TNL 400 | 0.4 | 0.4545455 | 0.88
TNB 300 | 0.3 | 0.6818182 | 0.44
TNL 300 | 0.3 | 0.4411765 | 0.68
TNB 240 | 0.24 | 0.75 | 0.32
TNL 240 | 0.24 | 0.4528302 | 0.53
TNB 175 | 0.175 | 0.8333333 | 0.21
TNL 175 | 0.175 | 0.4487179 | 0.39
TPB 120 | 0.12 | 0.4285714 | 0.28
TPL 120 | 0.12 | 0.3428571 | 0.35
TP-12-B | 0.12 | 0.8571429 | 0.14
TP-12-L | 0.12 | 0.5714286 | 0.21
TP-7-B | 0.07 | 0.5833333 | 0.12
TP-7-L | 0.07 | 0.35 | 0.2